{"text_format":"3","workbook":"xls","n_sheets":1,"sheets":["报价单1"],"not_rendered":{"images":1,"external_links":1,"defined_names":1},"read":"whole","date_system":"1900","formulas":"cached_only"}

{"sheet":"报价单1","index":0,"n_rows":6,"n_cols":5,"rows_kept":6,"merged":[[0,0,0,4],[1,0,1,4],[2,0,2,4],[3,0,3,4]],"flags":["formulas_cached_only"]}
["上海富慧企业发展有限公司"]
["SHANGHAI FULWARE ENTERPRISES DEVELOPMENT CO.，LTD. "]
["WWW.FULWARE.CN"]
["家具标准及要求\n"]
["序号","品名","物料及颜色","数量","单位"]
[1,"钢制高低\n（组合床）","一、执行标准\n1.钢管：金属涂层表面附着力符合GB/T3325-2017《金属家具通用技术条件》；\n2.产品采用优质冷轧钢板经模压成型，钢板耐腐蚀性符合QB/T3826-1999标准；\n3.400MM冲击高度符合GB/T 1732-2020标准；\n4.热塑性粉沫涂料符合HG/T2006-2022、GB/T 10125-2021标准；\n5.板材需符合GB/15102-2017、GB/T39600-2021标准。\n二、产品描述\n床体外形尺寸约为2000mm（长度）×1000mm（宽度）×2200mm（高度），实际尺寸根据现场测量而定，两床一梯总长约为4380mm，一床一梯总长约为2380mm，扶梯宽度为380mm，踏板采用4步防滑踏板，踏板厚度18mm，床扶梯支架采用25mm*25mm优质方管，方管壁厚1.2mm，床下拉杆采用25mm*50mm优质方管，壁厚1.2mm，床体各部件均为卡扣式连接。\n三、细节描述\n1. 床立柱：采用优质冷轧钢板经成型线轧制而成，其立面为中空异形，立柱正面采用凹式压型，立面成型后尺寸为50mm*50mm，材料厚度为1.2mm。立柱两端采用环保工程塑料封闭处理。\n2.床横梁：采用优质冷轧钢板经成型线轧制，立面成型后尺寸为50mm×25mm，材料厚度为1.5mm闭合性矩形管\n3.床支撑：床体横撑5根，采用20mm×25mm×1.2mm优质钢管制作。\n4.前护栏：采用φ19mm×1.2mm优质圆钢管弯制而成，长度为1680mm，高度为230mm。\n5.床头栏：采用φ19mm×1.2mm优质圆钢管制作，与床头横梁连接成“目”字形，高度为215mm。\n6.床后下拉杆：采用25mm*50mm*1.2厚优质钢管制作。\n7.床梯：采用环保达ENF级18厚mm厚木纹免漆（抽屉推拉式，阻尼导轨）。\n8.连接挂件：采用优质冷轧钢板，经模压成L型，有三个连接卡扣，成型后尺寸为198mm×27mm×27mm，材料厚度为2.0mm。\n10.床板：采用松木或杉木。\n11.颜色：床架皱纹灰色。\n12.床架焊接采用二氧化碳保护焊，钢柜焊接采用点焊、压焊、二氧化碳保护焊、激光自动焊，所有板面经脱脂、酸除锈、磷化后，使用环保塑粉，做静电喷涂处理，涂层无剥落，平整美观。\n13.所有五金配件表面电镀处理，防止老化。所有塑料配件采用优质环保工程塑料。\n14. 衣柜，书架，写字台：台面厚度为25mm，柜体厚度为18mm，材质采用厚ENF级生态木纹色免漆板，同色PVC封边。",441,"套"]